## tč. 13 - Priloga 1 ceste
Razredi glede na namen uporabe
Namen uporabe |  | Zgornja nevezana nosilna plast - ZNNP |  |  |  |  | Spodnja nevezana nosilna plast - SNNP (kamnita posteljica) |  |  | Nevezana obrabna plast - NOP
Prometna obremenitev |  | IT, ZT, T, S, L, ZL |  | S, L, ZL |  | L, ZL | IT, ZT, T, S, L, ZL |  | S, L, ZL | ZL
Razred |  | NNP1 | NNP2 | NNP3 | NNP4 | NNP5 | PO1 | PO2 | PO3 | MA1
Kategorija po SIST EN 13242 |  | Zahteva (kategorija, dodatna zahteva)
Poglavje | Kakovostna karakteristika
4.3 | Zrnavost SIST EN 933-1 | GA85 v mejnih krivuljah za 0/45 in 0/32 mm |  | GA85 v mejnih krivuljah 0/45, 0/32 in 0/22 mm |  |  | GA85 d/D = 0/63, 0/90 ali 0/125 mm izjemoma 0/32 in 0/45 mm |  |  | GA75
| Količnik cu | 8-50 |  |  | 15-100 |  | 8-50 | 15-100 |  | -
| Količnik cc | 1 - 5 | [7 empty] | -
4.6 | Vsebnost finih delcev SIST EN 933-1 | deponija / pred zgoščevanjem: f5, dopustno f7 (≤ 6,5 % delcev ≤ 0,063 mm)(1) | [7 empty] | f12
po vgraditvi: f9 in manj (≤ 8,0 % delcev ≤ 0,063 mm)
4.7 | Kakovost finih delcev | če f3: ni zahteve |  |  |  |  | če f5: ni zahteve
| SIST EN 933-8 ali | SE(10) ≥ 50 % ali |  | SE(10) ≥ 40 % ali |  |  | SE(10) ≥ 35 % ali |  |  | SE(10) ≥ 35 % ali
| SIST EN 933-9 | MB ≤ 1,5 g/kg |  | MB ≤ 2,0 g/kg |  |  | MB ≤ 2,5 g/kg |  |  | MB ≤ 2,5 g/kg
v mejnih primerih je merodajna preiskava MB ali sukcija
6.5.1 | Potencialna prisotnost humoznih delcev SIST EN 1744-1, tč. 15.1 | negativni test (svetlejše od standardne barve)
4.4 | Modul oblike SIST EN 933-4 ali Indeks ploščatosti SIST EN 933-3 | SI20 ali FI20 |  | SI40 ali FI35 |  |  | SINR ali FINR
4.5 | Masni delež zdrobljenih ali zlomljenih in popolnoma okroglih zrn SIST EN 933-5 | C90/3 | C70/10 | C90/3 | C50/30 | CNR | C90/3 | C50/30 | CNR | C50/30
5.2 | Odpornost proti drobljenju SIST EN 1097-2 | LA30(2) |  | LA35 |  |  | LANR
5.3 | Odpornost proti obrabi SIST EN 1097-1 | MDE15 |  | MDE20 |  |  | MDENR
7.3.3 | Odpornost proti zmrzovanju – tajanju SIST EN 1097-6 SIST EN 1367-2 SIST EN 1367-1 | MS18 (MS ≤ 10 %) ali F1 |  |  |  |  | v primeru dvoma: WA241 (WA24 ≤ 0,5 %) ali MS18 (MS ≤ 10 %) ali F1
1 | V primeru, da vsebuje zmes kamnitih zrn na deponiji in pred zgoščevanjem več kot 6,5 % finih delcev,
je potrebno velikost predrabljanja pri zgoščanju dokazati s poskusnim poljem
2 | V primeru drobljenih silikatnih murskih prodov je za razred NNP2 dopustna kategorija LA35.
Namen uporabe |  | Zgornja nevezana nosilna plast - ZNNP |  |  |  |  | Spodnja nevezana nosilna plast - SNNP (kamnita posteljica) |  |  | Nevezana obrabna plast - NOP
Prometna obremenitev |  | IT, ZT, T |  | S |  | L, ZL | IT, ZT, T |  | S, L, ZL | ZL
Kakovostna karakteristika |  | Vgrajevanje (velja za cestogradnjo)
Togost Evs2 TSC 06.720 |  | 150 MPa (180 MPa)(3) |  | 120 MPa (100 MPa)(4) |  | 100 MPa | 100 MPa (80 MPa)(4) |  | 80 MPa | 100 MPa
Razmerje Evs2/Evs1 TSC 06.720 |  | ≤ 2,0; ni potrebno, če Evs1 ≥ 60% zahtevanega Evs2 |  | ≤ 2,2; ni potrebno, če Evs1 ≥ 60 % zahtevanega Evs2 |  |  | ≤ 2,5; ni potrebno, če Evs1 ≥ 50 % zahtevanega Evs2 |  |  | ≤ 2,2; ni potrebno, če Evs1 ≥ 60% zahtevanega Evs2
Togost Evd TSC 06.720 |  | 70 MPa (80 MPa)(3) |  | 55 MPa (45 MPa)(4) |  | 45 MPa (40 MPa)(5) | 45 MPa (40 MPa)(4) |  | 40 MPa (30 MPa)(5) | 45 MPa
Gostota, vlaga, zgoščenost (MPP) TSC 06.711, TSC 06.712 |  | ≥ 98 %
Višinsko odstopanje |  | ≤ ± 15 mm |  |  |  |  | ≤ ± 30 mm |  |  | /
Ravnost pod 4m lato TSC 06.610 |  | ≤ 15 mm / 4 m |  |  |  |  | / |  |  | /
3 | samo za NNP1, če je s projektom določeno
4 | občinske in lokalne ceste, če je s projektom določeno
5 | kolesarske steze, hodniki za pešce, če je s projektom določeno

## tč. 14 - Priloga 2 železnica
Razredi glede na namen uporabe
Namen uporabe |  | Zgornja nevezana nosilna plast - ZNNP |  |  | Spodnja nevezana nosilna plast - SNNP
Tip proge |  | glavna, regionalna, industrijski tir |  | regionalna, ind. tir | glavna, regionalna, industrijski tir |  | industriski tir
Razred |  | NNP1 | NNP2 | NNP3 | PO1 | PO2 | PO3
Kategorija po SIST EN 13242 |  | Zahteva (kategorija, dodatna zahteva)
Poglavje | Kakovostna karakteristika
4.3 | Zrnavost SIST EN 933-1 | GA85 v mejnih krivuljah za 0/32 ali 0/45 |  |  | GA85 d/D = 0/63, 0/90 ali 0/125 mm, izjemoma 032 in 0/45
| Količnik cu | 8 - 50 |  |  | 8 - 50 | 15 - 100
| Količnik cc | 1 - 5 |  |  | 1 - 5
4.6 | Vsebnost finih delcev SIST EN 933-1 | deponija / pred zgoščevanjem: f5, dopustno f7 (≤ 6,5 % delcev ≤ 0,063 mm)(1)
po vgraditvi: f9 in manj (≤ 8,0 % delcev ≤ 0,063 mm)
4.7 | Kakovost finih delcev | če f3: ni zahteve |  |  | če f5: ni zahteve
| SIST EN 933-8 ali | SE(10) ≥ 50 % ali |  | SE(10) ≥ 40 % ali | SE(10) ≥ 35 % ali
| SIST EN 933-9 | MB ≤ 1,5 g/kg |  | MB ≤ 2,0 g/kg | MB ≤ 2,5 g/kg
v mejnih primerih je merodajna preiskava MB ali sukcija
6.5.1 | Potencialna prisotnost humoznih delcev SIST EN 1744-1, tč. 15.1 | negativni test (svetlejše od standardne barve)
4.4 | Modul oblike SIST EN 933-4 ali Indeks ploščatosti SIST EN 933-3 | SI20 ali FI20 |  | SI40 ali FI35 | SINR ali FINR
4.5 | Masni delež zdrobljenih ali zlomljenih in popolnoma okroglih zrn SIST EN 933-5 | C90/3 | C80/10(3) | C90/3 | C90/3 | C50/30 | CNR
5.2 | Odpornost proti drobljenju SIST EN 1097-2 | LA30(2) |  | LA35 | LANR
5.3 | Odpornost proti obrabi SIST EN 1097-1 | MDE15 |  | MDE20 | MDENR
7.3.3 | Odpornost proti zmrzovanju – tajanju SIST EN 1097-6 SIST EN 1367-2 SIST EN 1367-1 | MS18 (MS ≤ 10 %) ali F1 |  |  | v primeru dvoma WA241 (WA24 ≤ 0,5 %) ali MS18 (MS ≤ 10 %) ali F1
1 | V primeru, da vsebuje zmes kamnitih zrn na deponiji in pred zgoščevanjem več kot 5 % finih delcev,
je potrebno velikost predrabljanja pri zgoščanju dokazati s poskusnim poljem
2 | V primeru drobljenih silikatnih murskih prodov je za razred NNP2 dopustna kategorija LA35.
3 | Končna zahteva bo določena po izvedenih preiskavah na prodnatem materialu
Namen uporabe |  | Zgornja nevezana nosilna plast - ZNNP |  |  | Spodnja nevezana nosilna plast - SNNP
Tip proge |  | Glavna proga | Regionalna proga | Industrijski tiri | Glavna proga | Regionalna proga | Industrijski tiri
Kakovostna karakteristika |  | Vgrajevanje (velja za železnice)
Togost Evs2 TSC 06.720 |  | 100 MPa | 80 MPa | 60 MPa | 80 | 60 | 60
Razmerje Evs2/Evs1 TSC 06.720 |  | ≤ 2,0; ni potrebno, če Evs1 ≥ 60 MPa
Togost Evd TSC 06.720 |  | 45 MPa | 40 MPa | 30 MPa | 40 MPa | 30 MPa | 30 MPa
Gostota, vlaga, zgoščenost (MPP) TSC 06.711, TSC 06.712 |  | ≥ 98 %
prečni nagib sloja / planuma |  | ≥ 5 % ± 0,4 % |  |  | ≥ 5 % ± 1 %
Višinsko odstopanje |  | ≤ ± 10 mm |  |  | ≤ ± 25 mm
Ravnost pod 4m lato TSC 06.610 |  | ≤ 20 mm / 4 m |  |  | ≤ 30 mm / 4 m